## Summary
Article DOI / Reference | Authors | Article year | Material name | Young's modulus (MPa) | Poisson's ratio (-) | Tensile strength (MPa) | Yield strength (MPa) | Tensile fatigue limit (MPa) | Torsional fatigue limit (MPa) | Number of Cycles (cycles) | Stress ratio R | K
Troost A, Akin O, Klubberg F. Dauerfestigkeitsverhalten metallischer Werkstoffe bei zweiachsiger Beanspruchung durch drei phasenverschoben schwingende Lastspannungen. Konstruktion. 1987;39:479‐488. | Troost A | 1987 | 25CrMo4 | 127000 | Null | 801 | 672 | 340 | 228 | 2000000 | -1 | 1.491228
Average |  |  |  | 127000 | Null | 801 | 672 | 340 | 228 |  |  | 1.491228
Standard deviation |  |  |  | 0 | Null | 0 | 0 | 0 | 0 |  |  | 0
LEGEND: | INPUT to be inserted by the user
OUTPUT automatically provided by the excel table
Data count
11

## Dataset
Authors | Article year | Article DOI / Reference | Specimen name | Number of cycles to failure | Run out (Yes/No) | Failure type (complete rupture/stiffness decrease) | Geometry picture | Geometry type (flat/cylindrical/hollow cylinder) | Notched | A (mm) | B (mm) | Hole diameter (mm) | Diameter (mm) | Area (mm^2) | flessional momento of inertia (mm^4) | torsional momento of inertia (mm^4) | Phase RADIAL load (°) | Phase AXIAL load (°) | Phase TORSIONAL load (°) | Freq RADIAL load [Hz] | Freq AXIAL load[Hz] | Freq TORSIONAL load [Hz] | Load ratio (RADIAL) | Load ratio (AXIAL) | Load ratio (TORSIONAL) | Mean RADIAL stress (MPa) | Amplitute RADIAL stress (MPa) | Mean AXIAL stress (MPa) | Amplitute AXIAL stress (MPa) | derived from (AXIAL/BENDING) load | Mean SHEAR stress (MPa) | Amplitute SHEAR stress (MPa) | Mean internal PRESSURE (MPa) | Amplitute internal PRESSURE (MPa) | Mean AXIAL load (N) | Amplitute AXIAL load (N) | Mean BENDING moment (Nmm) | Amplitude BENDING moment (Nmm) | Mean TORQUE (Nmm) | Amplitude TORQUE (Nmm) | Lambda (tauA/sigmaA) | Amplitude von Mises (MPa)
Troost A | 1987 | Troost A, Akin O, Klubberg F. Dauerfestigkeitsverhalten metallischer Werkstoffe bei zweiachsiger Beanspruchung durch drei phasenverschoben schwingende Lastspannungen. Konstruktion. 1987;39:479‐488. | SPECIMEN_3 | 1000000 | Yes | complete rupture | #VALUE! | hollow cylinder | No | Null | Null | 32 | 33.6 | 82.43539 | 11092.51 | 22185.01 | 60 | 0 | 90 | 20 | 20 | 20 | 0.03755869 | 0.2477064 | -1 | 221 | 205 | 340 | 205 | AXIAL | 0 | 102.5 | 221 | 205 | 28028.03 | 16899.26 | Null | Null | 0 | 135355 | 0.5 | 271.1895
Troost A | 1987 | Troost A, Akin O, Klubberg F. Dauerfestigkeitsverhalten metallischer Werkstoffe bei zweiachsiger Beanspruchung durch drei phasenverschoben schwingende Lastspannungen. Konstruktion. 1987;39:479‐488. | SPECIMEN_3 | 1000000 | Yes | complete rupture | #VALUE! | hollow cylinder | No | Null | Null | 32 | 33.6 | 82.43539 | 11092.51 | 22185.01 | 180 | 0 | 90 | 20 | 20 | 20 | 0.08866995 | 0.2952381 | -1 | 221 | 185 | 340 | 185 | AXIAL | 0 | 92.5 | 221 | 185 | 28028.03 | 15250.55 | Null | Null | 0 | 122149.6 | 0.5 | 244.732
Troost A | 1987 | Troost A, Akin O, Klubberg F. Dauerfestigkeitsverhalten metallischer Werkstoffe bei zweiachsiger Beanspruchung durch drei phasenverschoben schwingende Lastspannungen. Konstruktion. 1987;39:479‐488. | SPECIMEN_3 | 1000000 | Yes | complete rupture | #VALUE! | hollow cylinder | No | Null | Null | 32 | 33.6 | 82.43539 | 11092.51 | 22185.01 | 0 | 0 | 90 | 20 | 20 | 20 | 0.150655 | 0.1027027 | -1 | 210.8 | 155.6 | 255 | 207.5 | AXIAL | 0 | 103.75 | 210.8 | 155.6 | 21021.02 | 17105.34 | Null | Null | 0 | 137005.7 | 0.5 | 259.37
Troost A | 1987 | Troost A, Akin O, Klubberg F. Dauerfestigkeitsverhalten metallischer Werkstoffe bei zweiachsiger Beanspruchung durch drei phasenverschoben schwingende Lastspannungen. Konstruktion. 1987;39:479‐488. | SPECIMEN_3 | 1000000 | Yes | complete rupture | #VALUE! | hollow cylinder | No | Null | Null | 32 | 33.6 | 82.43539 | 11092.51 | 22185.01 | 0 | 0 | 180 | 20 | 20 | 20 | 0.1397675 | 0.09184329 | -1 | 210.8 | 159.1 | 255 | 212.1 | AXIAL | 0 | 106.05 | 210.8 | 159.1 | 21021.02 | 17484.55 | Null | Null | 0 | 140042.9 | 0.5 | 265.13
Troost A | 1987 | Troost A, Akin O, Klubberg F. Dauerfestigkeitsverhalten metallischer Werkstoffe bei zweiachsiger Beanspruchung durch drei phasenverschoben schwingende Lastspannungen. Konstruktion. 1987;39:479‐488. | SPECIMEN_3 | 1000000 | Yes | complete rupture | #VALUE! | hollow cylinder | No | Null | Null | 32 | 33.6 | 82.43539 | 11092.51 | 22185.01 | 60 | 0 | 90 | 20 | 20 | 20 | 0.1106428 | 0.0625 | -1 | 210.8 | 168.8 | 255 | 225 | AXIAL | 0 | 112.5 | 210.8 | 168.8 | 21021.02 | 18547.96 | Null | Null | 0 | 148560.4 | 0.5 | 281.26
Troost A | 1987 | Troost A, Akin O, Klubberg F. Dauerfestigkeitsverhalten metallischer Werkstoffe bei zweiachsiger Beanspruchung durch drei phasenverschoben schwingende Lastspannungen. Konstruktion. 1987;39:479‐488. | SPECIMEN_3 | 1000000 | Yes | complete rupture | #VALUE! | hollow cylinder | No | Null | Null | 32 | 33.6 | 82.43539 | 11092.51 | 22185.01 | 90 | 0 | 45 | 20 | 20 | 20 | 0.1171171 | 0.06895829 | -1 | 210.8 | 166.6 | 255 | 222.1 | AXIAL | 0 | 111.05 | 210.8 | 166.6 | 21021.02 | 18308.9 | Null | Null | 0 | 146645.6 | 0.5 | 277.63
Troost A | 1987 | Troost A, Akin O, Klubberg F. Dauerfestigkeitsverhalten metallischer Werkstoffe bei zweiachsiger Beanspruchung durch drei phasenverschoben schwingende Lastspannungen. Konstruktion. 1987;39:479‐488. | SPECIMEN_3 | 1000000 | Yes | complete rupture | #VALUE! | hollow cylinder | No | Null | Null | 32 | 33.6 | 82.43539 | 11092.51 | 22185.01 | 90 | 0 | 90 | 20 | 20 | 20 | 0.1563357 | 0.1086957 | -1 | 210.8 | 153.8 | 255 | 205 | AXIAL | 0 | 102.5 | 210.8 | 153.8 | 21021.02 | 16899.26 | Null | Null | 0 | 135355 | 0.5 | 256.26
Troost A | 1987 | Troost A, Akin O, Klubberg F. Dauerfestigkeitsverhalten metallischer Werkstoffe bei zweiachsiger Beanspruchung durch drei phasenverschoben schwingende Lastspannungen. Konstruktion. 1987;39:479‐488. | SPECIMEN_3 | 1000000 | Yes | complete rupture | #VALUE! | hollow cylinder | No | Null | Null | 32 | 33.6 | 82.43539 | 11092.51 | 22185.01 | 90 | 0 | 135 | 20 | 20 | 20 | 0.1330288 | 0.08510638 | -1 | 210.8 | 161.3 | 255 | 215 | AXIAL | 0 | 107.5 | 210.8 | 161.3 | 21021.02 | 17723.61 | Null | Null | 0 | 141957.7 | 0.5 | 268.76
Troost A | 1987 | Troost A, Akin O, Klubberg F. Dauerfestigkeitsverhalten metallischer Werkstoffe bei zweiachsiger Beanspruchung durch drei phasenverschoben schwingende Lastspannungen. Konstruktion. 1987;39:479‐488. | SPECIMEN_3 | 1000000 | Yes | complete rupture | #VALUE! | hollow cylinder | No | Null | Null | 32 | 33.6 | 82.43539 | 11092.51 | 22185.01 | 180 | 0 | 0 | 20 | 20 | 20 | 0.1987489 | 0.1515015 | -1 | 210.8 | 140.9 | 255 | 187.9 | AXIAL | 0 | 93.95 | 210.8 | 140.9 | 21021.02 | 15489.61 | Null | Null | 0 | 124064.4 | 0.5 | 234.87
Troost A | 1987 | Troost A, Akin O, Klubberg F. Dauerfestigkeitsverhalten metallischer Werkstoffe bei zweiachsiger Beanspruchung durch drei phasenverschoben schwingende Lastspannungen. Konstruktion. 1987;39:479‐488. | SPECIMEN_3 | 1000000 | Yes | complete rupture | #VALUE! | hollow cylinder | No | Null | Null | 32 | 33.6 | 82.43539 | 11092.51 | 22185.01 | 180 | 0 | 90 | 20 | 20 | 20 | 0.1138705 | 0.06560802 | -1 | 210.8 | 167.7 | 255 | 223.6 | AXIAL | 0 | 111.8 | 210.8 | 167.7 | 21021.02 | 18432.55 | Null | Null | 0 | 147636 | 0.5 | 279.5
Troost A | 1987 | Troost A, Akin O, Klubberg F. Dauerfestigkeitsverhalten metallischer Werkstoffe bei zweiachsiger Beanspruchung durch drei phasenverschoben schwingende Lastspannungen. Konstruktion. 1987;39:479‐488. | SPECIMEN_3 | 1000000 | Yes | complete rupture | #VALUE! | hollow cylinder | No | Null | Null | 32 | 33.6 | 82.43539 | 11092.51 | 22185.01 | 90 | 0 | 135 | 20 | 20 | 20 | 0.1330288 | -0.1168831 | -0.09749872 | 210.8 | 161.3 | 170 | 215 | AXIAL | 88.4 | 107.5 | 210.8 | 161.3 | 14014.02 | 17723.61 | Null | Null | 116735.4 | 141957.7 | 0.5 | 268.76
Note on K1: Simula: long side
Note on L1: Simula: short side
Note on O1: Net or gross area depending on what the author used to evaluate the nominal stresses
Note on P1: Simula: if Flat with neutral-axis bending // along the long sideo
Note on AB1: Simula: It is hypothesized that the radial stress (second axial stress) can be generated solely by internal pressure