## Summary
Article DOI / Reference | Authors | Article year | Material name | Young's modulus (MPa) | Poisson's ratio (-) | Tensile strength (MPa) | Yield strength (MPa) | Tensile fatigue limit (MPa) | Torsional fatigue limit (MPa) | Number of Cycles (cycles) | Stress ratio R | K
Heidenreich R, Richter I, Zenner H. Schubspannungsintensitätshpothese— Weitere experimentalle und theorestische. Konstruktion. 1984;36:99‐104. | Heidenreich R | 1984 | 34Cr4 | 218000 | Null | 795 | 657 | 560 | 410 | 1500000 | -1 | 1.365854
H. Zenner, R. Heidenreich und L. Richter. Bewertung von Festigkeitshypothesen fur kombinierte statische und schwingende sowie synchrone schwingende Beanspruchung. Z. Werkstofftecb. 14, 406-417 (1983) | Zinner H. | 1983 | 34Cr4 | 192000 | 0.3 | 858 | 700 | 415 | 256 | 2000000 | -1 | 1.62109375
Heidenreich R. -auerscwingfestigkeit bei mehrachsiger Beanspruchung. Forschungshefte FKM 1983; 105. | Heidenreich R | 1984 | 34Cr4 | 218000 | Null | 710 | 550 | 343 | 204 | 1500000 | -1 | 1.681373
Average |  |  |  | 209333.3 | 0.3 | 787.6667 | 635.6667 | 439.3333 | 290 |  |  | 1.556107
Standard deviation |  |  |  | 12256.52 | 0 | 60.64285 | 63.06786 | 90.24534 | 87.46809 |  |  | 0.1367614
LEGEND: | INPUT to be inserted by the user
OUTPUT automatically provided by the excel table
Data count
41

## Dataset
Authors | Article year | Article DOI / Reference | Specimen name | Number of cycles to failure | Run out (Yes/No) | Failure type (complete rupture/stiffness decrease) | Geometry picture | Geometry type (flat/cylindrical/hollow cylinder) | Notched | A (mm) | B (mm) | Hole diameter (mm) | Diameter (mm) | Area (mm^2) | flessional momento of inertia (mm^4) | torsional momento of inertia (mm^4) | Phase RADIAL load (°) | Phase AXIAL load (°) | Phase TORSIONAL load (°) | Freq RADIAL load [Hz] | Freq AXIAL load[Hz] | Freq TORSIONAL load [Hz] | Load ratio (RADIAL) | Load ratio (AXIAL) | Load ratio (TORSIONAL) | Mean RADIAL stress (MPa) | Amplitute RADIAL stress (MPa) | Mean AXIAL stress (MPa) | Amplitute AXIAL stress (MPa) | derived from (AXIAL/BENDING) load | Mean SHEAR stress (MPa) | Amplitute SHEAR stress (MPa) | Mean internal PRESSURE (MPa) | Amplitute internal PRESSURE (MPa) | Mean AXIAL load (N) | Amplitute AXIAL load (N) | Mean BENDING moment (Nmm) | Amplitude BENDING moment (Nmm) | Mean TORQUE (Nmm) | Amplitude TORQUE (Nmm) | Lambda (tauA/sigmaA) | Amplitude von Mises (MPa)
Heidenreich R | 1984 | Heidenreich R, Richter I, Zenner H. Schubspannungsintensitätshpothese— Weitere experimentalle und theorestische. Konstruktion. 1984;36:99‐104. | SPECIMEN_2 | 1500000 | Yes | complete rupture | #VALUE! | hollow cylinder | No | Null | Null | 32 | 34 | 103.6726 | 14125.39 | 28250.77 | 0 | 0 | 0 | 15 | 15 | 15 | Null | -1 | Null | 0 | 0 | 0 | 410 | AXIAL | 0 | 0 | 0 | 0 | 0 | 42505.75 | Null | Null | 0 | 0 | 0 | 410
Heidenreich R | 1984 | Heidenreich R, Richter I, Zenner H. Schubspannungsintensitätshpothese— Weitere experimentalle und theorestische. Konstruktion. 1984;36:99‐104. | SPECIMEN_2 | 1500000 | Yes | complete rupture | #VALUE! | hollow cylinder | No | Null | Null | 32 | 34 | 103.6726 | 14125.39 | 28250.77 | 0 | 0 | 0 | 15 | 15 | 15 | Null | Null | -1 | 0 | 0 | 0 | 0 | AXIAL | 0 | 256 | 0 | 0 | 0 | 0 | Null | Null | 0 | 425423.4 | Null | 443.405
Heidenreich R | 1984 | Heidenreich R, Richter I, Zenner H. Schubspannungsintensitätshpothese— Weitere experimentalle und theorestische. Konstruktion. 1984;36:99‐104. | SPECIMEN_2 | 1500000 | Yes | complete rupture | #VALUE! | hollow cylinder | No | Null | Null | 32 | 34 | 103.6726 | 14125.39 | 28250.77 | 0 | 0 | 0 | 15 | 15 | 15 | Null | -1 | -1 | 0 | 0 | 0 | 314 | AXIAL | 0 | 157 | 0 | 0 | 0 | 32553.18 | Null | Null | 0 | 260904.2 | 0.5 | 415.383
Heidenreich R | 1984 | Heidenreich R, Richter I, Zenner H. Schubspannungsintensitätshpothese— Weitere experimentalle und theorestische. Konstruktion. 1984;36:99‐104. | SPECIMEN_2 | 1500000 | Yes | complete rupture | #VALUE! | hollow cylinder | No | Null | Null | 32 | 34 | 103.6726 | 14125.39 | 28250.77 | 0 | 0 | 0 | 15 | 15 | 15 | Null | -1 | -1 | 0 | 0 | 0 | 218 | AXIAL | 0 | 218 | 0 | 0 | 0 | 22600.62 | Null | Null | 0 | 362274.6 | 1 | 436
Heidenreich R | 1984 | Heidenreich R, Richter I, Zenner H. Schubspannungsintensitätshpothese— Weitere experimentalle und theorestische. Konstruktion. 1984;36:99‐104. | SPECIMEN_2 | 1500000 | Yes | complete rupture | #VALUE! | hollow cylinder | No | Null | Null | 32 | 34 | 103.6726 | 14125.39 | 28250.77 | 0 | 0 | 0 | 15 | 15 | 15 | Null | -1 | -1 | 0 | 0 | 0 | 122 | AXIAL | 0 | 244 | 0 | 0 | 0 | 12648.05 | Null | Null | 0 | 405481.7 | 2 | 439.8773
Heidenreich R | 1984 | Heidenreich R, Richter I, Zenner H. Schubspannungsintensitätshpothese— Weitere experimentalle und theorestische. Konstruktion. 1984;36:99‐104. | SPECIMEN_2 | 1500000 | Yes | complete rupture | #VALUE! | hollow cylinder | No | Null | Null | 32 | 34 | 103.6726 | 14125.39 | 28250.77 | 0 | 0 | 0 | 15 | 15 | 15 | Null | -1 | -1 | 0 | 0 | 0 | 382 | AXIAL | 0 | 95 | 0 | 0 | 0 | 39602.92 | Null | Null | 0 | 157872 | 0.2486911 | 415.9315
Heidenreich R | 1984 | Heidenreich R, Richter I, Zenner H. Schubspannungsintensitätshpothese— Weitere experimentalle und theorestische. Konstruktion. 1984;36:99‐104. | SPECIMEN_2 | 1500000 | Yes | complete rupture | #VALUE! | hollow cylinder | No | Null | Null | 32 | 34 | 103.6726 | 14125.39 | 28250.77 | 0 | 0 | 60 | 15 | 15 | 15 | Null | -1 | -1 | 0 | 0 | 0 | 315 | AXIAL | 0 | 157.5 | 0 | 0 | 0 | 32656.86 | Null | Null | 0 | 261735.1 | 0.5 | 416.7058
Heidenreich R | 1984 | Heidenreich R, Richter I, Zenner H. Schubspannungsintensitätshpothese— Weitere experimentalle und theorestische. Konstruktion. 1984;36:99‐104. | SPECIMEN_2 | 1500000 | Yes | complete rupture | #VALUE! | hollow cylinder | No | Null | Null | 32 | 34 | 103.6726 | 14125.39 | 28250.77 | 0 | 0 | 90 | 15 | 15 | 15 | Null | -1 | -1 | 0 | 0 | 0 | 316 | AXIAL | 0 | 158 | 0 | 0 | 0 | 32760.53 | Null | Null | 0 | 262566 | 0.5 | 418.0287
Heidenreich R | 1984 | Heidenreich R, Richter I, Zenner H. Schubspannungsintensitätshpothese— Weitere experimentalle und theorestische. Konstruktion. 1984;36:99‐104. | SPECIMEN_2 | 1500000 | Yes | complete rupture | #VALUE! | hollow cylinder | No | Null | Null | 32 | 34 | 103.6726 | 14125.39 | 28250.77 | 0 | 0 | 120 | 15 | 15 | 15 | Null | -1 | -1 | 0 | 0 | 0 | 315 | AXIAL | 0 | 157.5 | 0 | 0 | 0 | 32656.86 | Null | Null | 0 | 261735.1 | 0.5 | 416.7058
Heidenreich R | 1984 | Heidenreich R, Richter I, Zenner H. Schubspannungsintensitätshpothese— Weitere experimentalle und theorestische. Konstruktion. 1984;36:99‐104. | SPECIMEN_2 | 1500000 | Yes | complete rupture | #VALUE! | hollow cylinder | No | Null | Null | 32 | 34 | 103.6726 | 14125.39 | 28250.77 | 0 | 0 | 90 | 15 | 15 | 15 | Null | -1 | -1 | 0 | 0 | 0 | 224 | AXIAL | 0 | 224 | 0 | 0 | 0 | 23222.65 | Null | Null | 0 | 372245.5 | 1 | 448
Heidenreich R | 1984 | Heidenreich R, Richter I, Zenner H. Schubspannungsintensitätshpothese— Weitere experimentalle und theorestische. Konstruktion. 1984;36:99‐104. | SPECIMEN_2 | 1500000 | Yes | complete rupture | #VALUE! | hollow cylinder | No | Null | Null | 32 | 34 | 103.6726 | 14125.39 | 28250.77 | 0 | 0 | 90 | 15 | 15 | 15 | Null | -1 | -1 | 0 | 0 | 0 | 380 | AXIAL | 0 | 95 | 0 | 0 | 0 | 39395.57 | Null | Null | 0 | 157872 | 0.25 | 414.0954
Heidenreich R | 1984 | Heidenreich R, Richter I, Zenner H. Schubspannungsintensitätshpothese— Weitere experimentalle und theorestische. Konstruktion. 1984;36:99‐104. | SPECIMEN_2 | 1500000 | Yes | complete rupture | #VALUE! | hollow cylinder | No | Null | Null | 32 | 34 | 103.6726 | 14125.39 | 28250.77 | 0 | 0 | 0 | 15 | 15 | 15 | Null | -1 | 0 | 0 | 0 | 0 | 316 | AXIAL | 158 | 158 | 0 | 0 | 0 | 32760.53 | Null | Null | 262566 | 262566 | 0.5 | 418.0287
Heidenreich R | 1984 | Heidenreich R, Richter I, Zenner H. Schubspannungsintensitätshpothese— Weitere experimentalle und theorestische. Konstruktion. 1984;36:99‐104. | SPECIMEN_2 | 1500000 | Yes | complete rupture | #VALUE! | hollow cylinder | No | Null | Null | 32 | 34 | 103.6726 | 14125.39 | 28250.77 | 0 | 0 | 60 | 15 | 15 | 15 | Null | -1 | 0 | 0 | 0 | 0 | 314 | AXIAL | 157 | 157 | 0 | 0 | 0 | 32553.18 | Null | Null | 260904.2 | 260904.2 | 0.5 | 415.383
Heidenreich R | 1984 | Heidenreich R, Richter I, Zenner H. Schubspannungsintensitätshpothese— Weitere experimentalle und theorestische. Konstruktion. 1984;36:99‐104. | SPECIMEN_2 | 1500000 | Yes | complete rupture | #VALUE! | hollow cylinder | No | Null | Null | 32 | 34 | 103.6726 | 14125.39 | 28250.77 | 0 | 0 | 90 | 15 | 15 | 15 | Null | -1 | 0 | 0 | 0 | 0 | 315 | AXIAL | 157.5 | 157.5 | 0 | 0 | 0 | 32656.86 | Null | Null | 261735.1 | 261735.1 | 0.5 | 416.7058
Heidenreich R | 1984 | Heidenreich R, Richter I, Zenner H. Schubspannungsintensitätshpothese— Weitere experimentalle und theorestische. Konstruktion. 1984;36:99‐104. | SPECIMEN_2 | 1500000 | Yes | complete rupture | #VALUE! | hollow cylinder | No | Null | Null | 32 | 34 | 103.6726 | 14125.39 | 28250.77 | 0 | 0 | 0 | 15 | 15 | 15 | Null | 0 | -1 | 0 | 0 | 279 | 279 | AXIAL | 0 | 140 | 0 | 0 | 28924.64 | 28924.64 | Null | Null | 0 | 232653.4 | 0.5017921 | 369.6498
Heidenreich R | 1984 | Heidenreich R, Richter I, Zenner H. Schubspannungsintensitätshpothese— Weitere experimentalle und theorestische. Konstruktion. 1984;36:99‐104. | SPECIMEN_2 | 1500000 | Yes | complete rupture | #VALUE! | hollow cylinder | No | Null | Null | 32 | 34 | 103.6726 | 14125.39 | 28250.77 | 0 | 0 | 90 | 15 | 15 | 15 | Null | 0 | -1 | 0 | 0 | 284 | 284 | AXIAL | 0 | 142 | 0 | 0 | 29443.01 | 29443.01 | Null | Null | 0 | 235977 | 0.5 | 375.6967
Heidenreich R | 1984 | Heidenreich R, Richter I, Zenner H. Schubspannungsintensitätshpothese— Weitere experimentalle und theorestische. Konstruktion. 1984;36:99‐104. | SPECIMEN_2 | 1500000 | Yes | complete rupture | #VALUE! | hollow cylinder | No | Null | Null | 32 | 34 | 103.6726 | 14125.39 | 28250.77 | 0 | 0 | 0 | 15 | 15 | 15 | Null | -1 | 0.333083 | 0 | 0 | 0 | 355 | AXIAL | 177.5 | 88.8 | 0 | 0 | 0 | 36803.76 | Null | Null | 294971.3 | 147568.7 | 0.2501408 | 386.8867
Heidenreich R | 1984 | Heidenreich R, Richter I, Zenner H. Schubspannungsintensitätshpothese— Weitere experimentalle und theorestische. Konstruktion. 1984;36:99‐104. | SPECIMEN_2 | 1500000 | Yes | complete rupture | #VALUE! | hollow cylinder | No | Null | Null | 32 | 34 | 103.6726 | 14125.39 | 28250.77 | 0 | 0 | 90 | 15 | 15 | 15 | Null | 0 | -1 | 0 | 0 | 212 | 212 | AXIAL | 0 | 212 | 0 | 0 | 21978.58 | 21978.58 | Null | Null | 0 | 352303.7 | 1 | 424
Heidenreich R | 1984 | Heidenreich R, Richter I, Zenner H. Schubspannungsintensitätshpothese— Weitere experimentalle und theorestische. Konstruktion. 1984;36:99‐104. | SPECIMEN_2 | 1500000 | Yes | complete rupture | #VALUE! | hollow cylinder | No | Null | Null | 32 | 34 | 103.6726 | 14125.39 | 28250.77 | 0 | 0 | 0 | 15 | 15 | 15 | Null | -1 | 1 | 0 | 0 | 0 | 354 | AXIAL | 177 | 0 | 0 | 0 | 0 | 36700.09 | Null | Null | 294140.4 | 0 | 0 | 354
Heidenreich R | 1984 | Heidenreich R, Richter I, Zenner H. Schubspannungsintensitätshpothese— Weitere experimentalle und theorestische. Konstruktion. 1984;36:99‐104. | SPECIMEN_2 | 1500000 | Yes | complete rupture | #VALUE! | hollow cylinder | No | Null | Null | 32 | 34 | 103.6726 | 14125.39 | 28250.77 | 0 | 0 | 90 | 15 | 15 | 15 | Null | -1 | -1 | 0 | 0 | 0 | 129 | AXIAL | 0 | 258 | 0 | 0 | 0 | 13373.76 | Null | Null | 0 | 428747 | 2 | 465.1161
Zinner H | 1983 | H. Zenner, R. Heidenreich und L. Richter. Bewertung von Festigkeitshypothesen fur kombinierte statische und schwingende sowie synchrone schwingende Beanspruchung. Z. Werkstofftecb. 14, 406-417 (1983) | SPECIMEN_2 | 2000000 | Yes | complete rupture | #VALUE! | hollow cylinder | No | Null | Null | 32 | 34 | 103.6726 | 14125.39 | 28250.77 | 0 | 0 | 0 | 20 | 20 | 20 | Null | -1 | 0.3333333 | 0 | 0 | 0 | 280 | AXIAL | 280 | 140 | 0 | 0 | 0 | 29028.32 | Null | Null | 465306.8 | 232653.4 | 0.5 | 370.4052
Zinner H | 1983 | H. Zenner, R. Heidenreich und L. Richter. Bewertung von Festigkeitshypothesen fur kombinierte statische und schwingende sowie synchrone schwingende Beanspruchung. Z. Werkstofftecb. 14, 406-417 (1983) | SPECIMEN_2 | 2000000 | Yes | complete rupture | #VALUE! | hollow cylinder | No | Null | Null | 32 | 34 | 103.6726 | 14125.39 | 28250.77 | 0 | 0 | 180 | 20 | 20 | 20 | Null | -1 | 0.3318966 | 0 | 0 | 0 | 309 | AXIAL | 309 | 155 | 0 | 0 | 0 | 32034.82 | Null | Null | 513499.3 | 257580.6 | 0.5016181 | 409.336
Zinner H | 1983 | H. Zenner, R. Heidenreich und L. Richter. Bewertung von Festigkeitshypothesen fur kombinierte statische und schwingende sowie synchrone schwingende Beanspruchung. Z. Werkstofftecb. 14, 406-417 (1983) | SPECIMEN_2 | 2000000 | Yes | complete rupture | #VALUE! | hollow cylinder | No | Null | Null | 32 | 34 | 103.6726 | 14125.39 | 28250.77 | 0 | 0 | 0 | 20 | 20 | 20 | Null | -3 | 0 | 0 | 0 | -160 | 320 | AXIAL | 160 | 160 | 0 | 0 | -16587.61 | 33175.22 | Null | Null | 265889.6 | 265889.6 | 0.5 | 423.3202
Zinner H | 1983 | H. Zenner, R. Heidenreich und L. Richter. Bewertung von Festigkeitshypothesen fur kombinierte statische und schwingende sowie synchrone schwingende Beanspruchung. Z. Werkstofftecb. 14, 406-417 (1983) | SPECIMEN_2 | 2000000 | Yes | complete rupture | #VALUE! | hollow cylinder | No | Null | Null | 32 | 34 | 103.6726 | 14125.39 | 28250.77 | 0 | 0 | 180 | 20 | 20 | 20 | Null | -3 | 0 | 0 | 0 | -175 | 350 | AXIAL | 175 | 175 | 0 | 0 | -18142.7 | 36285.4 | Null | Null | 290816.8 | 290816.8 | 0.5 | 463.0065
Zinner H | 1983 | H. Zenner, R. Heidenreich und L. Richter. Bewertung von Festigkeitshypothesen fur kombinierte statische und schwingende sowie synchrone schwingende Beanspruchung. Z. Werkstofftecb. 14, 406-417 (1983) | SPECIMEN_2 | 2000000 | Yes | complete rupture | #VALUE! | hollow cylinder | No | Null | Null | 32 | 34 | 103.6726 | 14125.39 | 28250.77 | 0 | 0 | 0 | 20 | 20 | 20 | Null | Null | 0 | 0 | 0 | -350 | 350 | AXIAL | 175 | 175 | 0 | 0 | -36285.4 | 36285.4 | Null | Null | 290816.8 | 290816.8 | 0.5 | 463.0065
Zinner H | 1983 | H. Zenner, R. Heidenreich und L. Richter. Bewertung von Festigkeitshypothesen fur kombinierte statische und schwingende sowie synchrone schwingende Beanspruchung. Z. Werkstofftecb. 14, 406-417 (1983) | SPECIMEN_2 | 2000000 | Yes | complete rupture | #VALUE! | hollow cylinder | No | Null | Null | 32 | 34 | 103.6726 | 14125.39 | 28250.77 | 0 | 0 | 0 | 20 | 20 | 20 | Null | -1 | -1 | 0 | 0 | 0 | 263 | AXIAL | 0 | 131.5 | 0 | 0 | 0 | 27265.88 | Null | Null | 0 | 218528 | 0.5 | 347.9163
Heidenreich R | 1983 | Heidenreich R. -auerscwingfestigkeit bei mehrachsiger Beanspruchung. Forschungshefte FKM 1983; 105. | SPECIMEN_2 | 1500000 | Yes | complete rupture | #VALUE! | hollow cylinder | No | Null | Null | 32 | 34 | 103.6726 | 14125.39 | 28250.77 | 0 | 0 | 0 | 15 | 15 | 15 | Null | 0.09913169 | Null | 0 | 0 | 303.8 | 249 | AXIAL | 0 | 0 | 0 | 0 | 31495.72 | 25814.47 | Null | Null | 0 | 0 | 0 | 249
Heidenreich R | 1983 | Heidenreich R. -auerscwingfestigkeit bei mehrachsiger Beanspruchung. Forschungshefte FKM 1983; 105. | SPECIMEN_2 | 1500001 | Yes | complete rupture | #VALUE! | hollow cylinder | No | Null | Null | 32 | 34 | 103.6726 | 14125.39 | 28250.77 | 0 | 0 | 0 | 15 | 15 | 15 | Null | 0.09916325 | Null | 0 | 0 | 308.7 | 253 | AXIAL | 0 | 0 | 0 | 0 | 32003.72 | 26229.16 | Null | Null | 0 | 0 | 0 | 253
Heidenreich R | 1983 | Heidenreich R. -auerscwingfestigkeit bei mehrachsiger Beanspruchung. Forschungshefte FKM 1983; 105. | SPECIMEN_2 | 1500002 | Yes | complete rupture | #VALUE! | hollow cylinder | No | Null | Null | 32 | 34 | 103.6726 | 14125.39 | 28250.77 | 0 | 0 | 0 | 15 | 15 | 15 | Null | 0.0990991 | Null | 0 | 0 | 298.9 | 245 | AXIAL | 0 | 0 | 0 | 0 | 30987.73 | 25399.78 | Null | Null | 0 | 0 | 0 | 245
Heidenreich R | 1983 | Heidenreich R. -auerscwingfestigkeit bei mehrachsiger Beanspruchung. Forschungshefte FKM 1983; 105. | SPECIMEN_2 | 1500003 | Yes | complete rupture | #VALUE! | hollow cylinder | No | Null | Null | 32 | 34 | 103.6726 | 14125.39 | 28250.77 | 0 | 0 | 0 | 15 | 15 | 15 | 0.0990991 | 0.0990991 | Null | 274.5 | 225 | 274.5 | 225 | AXIAL | 0 | 0 | 274.5 | 225 | 28458.12 | 23326.33 | Null | Null | 0 | 0 | 0 | 225
Heidenreich R | 1983 | Heidenreich R. -auerscwingfestigkeit bei mehrachsiger Beanspruchung. Forschungshefte FKM 1983; 105. | SPECIMEN_2 | 1500004 | Yes | complete rupture |  | hollow cylinder | No | Null | Null | 32 | 34 | 103.6726 | 14125.39 | 28250.77 | 0 | 60 | 0 | 15 | 15 | 15 | 0.0990991 | 0.0990991 | Null | 274.5 | 225 | 274.5 | 225 | AXIAL | 0 | 0 | 274.5 | 225 | 28458.12 | 23326.33 | Null | Null | 0 | 0 | 0 | 225
Heidenreich R | 1983 | Heidenreich R. -auerscwingfestigkeit bei mehrachsiger Beanspruchung. Forschungshefte FKM 1983; 105. | SPECIMEN_2 | 1500005 | Yes | complete rupture | #VALUE! | hollow cylinder | No | Null | Null | 32 | 34 | 103.6726 | 14125.39 | 28250.77 | 0 | 180 | 0 | 15 | 15 | 15 | -0.1808577 | 0.0990991 | Null | 131.8 | 190 | 231.8 | 190 | AXIAL | 0 | 0 | 131.8 | 190 | 24031.3 | 19697.79 | Null | Null | 0 | 0 | 0 | 190
Heidenreich R | 1983 | Heidenreich R. -auerscwingfestigkeit bei mehrachsiger Beanspruchung. Forschungshefte FKM 1983; 105. | SPECIMEN_2 | 1500006 | Yes | complete rupture | #VALUE! | hollow cylinder | No | Null | Null | 32 | 34 | 103.6726 | 14125.39 | 28250.77 | 0 | 0 | 0 | 15 | 15 | 15 | 0.0990991 | 10.09091 | Null | 292.8 | 240 | -292.8 | 240 | AXIAL | 0 | 0 | 292.8 | 240 | -30355.32 | 24881.41 | Null | Null | 0 | 0 | 0 | 240
Heidenreich R | 1983 | Heidenreich R. -auerscwingfestigkeit bei mehrachsiger Beanspruchung. Forschungshefte FKM 1983; 105. | SPECIMEN_2 | 1500007 | Yes | complete rupture | #VALUE! | hollow cylinder | No | Null | Null | 32 | 34 | 103.6726 | 14125.39 | 28250.77 | 0 | 0 | 0 | 15 | 15 | 15 | 0.09865964 | 0.09865964 | -1 | 250 | 205.1 | 250 | 205.1 | AXIAL | 0 | 96.4 | 250 | 205.1 | 25918.14 | 21263.24 | Null | Null | 0 | 160198.5 | 0.4700146 | 264.471
Heidenreich R | 1983 | Heidenreich R. -auerscwingfestigkeit bei mehrachsiger Beanspruchung. Forschungshefte FKM 1983; 105. | SPECIMEN_2 | 1500008 | Yes | complete rupture | #VALUE! | hollow cylinder | No | Null | Null | 32 | 34 | 103.6726 | 14125.39 | 28250.77 | 0 | 180 | 0 | 15 | 15 | 15 | 0.0990991 | 0.0990991 | -1 | 213.5 | 175 | 213.5 | 175 | AXIAL | 0 | 82.3 | 213.5 | 175 | 22134.09 | 18142.7 | Null | Null | 0 | 136767 | 0.4702857 | 225.7097
Heidenreich R | 1983 | Heidenreich R. -auerscwingfestigkeit bei mehrachsiger Beanspruchung. Forschungshefte FKM 1983; 105. | SPECIMEN_2 | 1500009 | Yes | complete rupture | #VALUE! | hollow cylinder | No | Null | Null | 32 | 34 | 103.6726 | 14125.39 | 28250.77 | 0 | 0 | 0 | 15 | 15 | 15 | 0.09905426 | 0.09905426 | 0 | 220.8 | 181 | 220.8 | 181 | AXIAL | 85.1 | 85.1 | 220.8 | 181 | 22890.9 | 18764.73 | Null | Null | 141420 | 141420 | 0.4701657 | 233.4246
Heidenreich R | 1983 | Heidenreich R. -auerscwingfestigkeit bei mehrachsiger Beanspruchung. Forschungshefte FKM 1983; 105. | SPECIMEN_2 | 1500010 | Yes | complete rupture | #VALUE! | hollow cylinder | No | Null | Null | 32 | 34 | 103.6726 | 14125.39 | 28250.77 | 0 | 0 | 90 | 15 | 15 | 15 | 0.0990991 | 0.0990991 | 0 | 237.9 | 195 | 237.9 | 195 | AXIAL | 91.7 | 91.7 | 237.9 | 195 | 24663.7 | 20216.15 | Null | Null | 152388 | 152388 | 0.4702564 | 251.4988
Heidenreich R | 1983 | Heidenreich R. -auerscwingfestigkeit bei mehrachsiger Beanspruchung. Forschungshefte FKM 1983; 105. | SPECIMEN_2 | 1500011 | Yes | complete rupture | #VALUE! | hollow cylinder | No | Null | Null | 32 | 34 | 103.6726 | 14125.39 | 28250.77 | 0 | 180 | 90 | 15 | 15 | 15 | 0.0990991 | 0.0990991 | 0 | 219.6 | 180 | 219.6 | 180 | AXIAL | 84.6 | 84.6 | 219.6 | 180 | 22766.49 | 18661.06 | Null | Null | 140589.1 | 140589.1 | 0.47 | 232.1023
Heidenreich R | 1983 | Heidenreich R. -auerscwingfestigkeit bei mehrachsiger Beanspruchung. Forschungshefte FKM 1983; 105. | SPECIMEN_2 | 1500012 | Yes | complete rupture | #VALUE! | hollow cylinder | No | Null | Null | 32 | 34 | 103.6726 | 14125.39 | 28250.77 | 0 | 60 | 90 | 15 | 15 | 15 | 0.09901455 | 0.09901455 | 0 | 234.2 | 192 | 234.2 | 192 | AXIAL | 90.2 | 90.2 | 234.2 | 192 | 24280.11 | 19905.13 | Null | Null | 149895.3 | 149895.3 | 0.4697917 | 247.5321
Heidenreich R | 1983 | Heidenreich R. -auerscwingfestigkeit bei mehrachsiger Beanspruchung. Forschungshefte FKM 1983; 105. | SPECIMEN_2 | 1500013 | Yes | complete rupture | #VALUE! | hollow cylinder | No | Null | Null | 32 | 34 | 103.6726 | 14125.39 | 28250.77 | 0 | 0 | 0 | 15 | 15 | 15 | 1 | -1 | Null | 372.1 | 0 | 0 | 305 | AXIAL | 0 | 0 | 372.1 | 0 | 0 | 31620.13 | Null | Null | 0 | 0 | 0 | 305
Heidenreich R | 1983 | Heidenreich R. -auerscwingfestigkeit bei mehrachsiger Beanspruchung. Forschungshefte FKM 1983; 105. | SPECIMEN_2 | 1500014 | Yes | complete rupture | #VALUE! | hollow cylinder | No | Null | Null | 32 | 34 | 103.6726 | 14125.39 | 28250.77 | 0 | 0 | 0 | 15 | 15 | 15 | Null | Null | 0 | 0 | 0 | 0 | 0 | AXIAL | 175 | 175 | 0 | 0 | 0 | 0 | Null | Null | 290816.8 | 290816.8 | Null | 303.1089
Note on K1: Simula: long side
Note on L1: Simula: short side
Note on O1: Net or gross area depending on what the author used to evaluate the nominal stresses
Note on P1: Simula: if Flat with neutral-axis bending // along the long sideo
Note on AB1: Simula: It is hypothesized that the radial stress (second axial stress) can be generated solely by internal pressure